## 촬영기록
시편 제작·촬영 기록 ¦ battery-process-vlm / specimens
7행부터 입력합니다. P01~P10은 번호만 예약해 둔 행으로, 촬영 후 나머지 칸을 채웁니다(결함유형을 먼저 넣으면 관측 장수가 미리 올라감).
결함유형=무엇이 보이는가(정답 라벨), 생성방법=왜 생겼는가(원인). 둘을 분리해야 결함–원인 매핑표가 됩니다.
촬영높이는 전체 촬영 동안 고정합니다. 바꾸면 픽셀→mm 배율이 달라져 이전 컷과 비교가 불가능해집니다.
specimen_id | 결함유형 | 생성방법 | 점도칸 | 물:물감 | 기재면 | 조명조건 | 촬영높이(cm) | 파일명 | 결함개수 | 공정대응 | 비고 | 먼지밀도(개/cm²) | 먼지등급(자동)
N01 |  |  | 2 | 1:0.5 | 무광 | 측면좌 15도 | 50 | IMG_7275.jpeg |  |  | 판정 제외. 60ml 신제품 + 칸2 비율 → 묽어서 호일에서 튕김, 반투명 줄무늬. 카드 가로·여러 번 밀기. 원액 전환 근거. 라벨은 촬영 후 결정
N02 |  |  | 원액 | 원액 | 무광 | 측면좌 15도 | 50 | IMG_7276.jpeg |  |  | 판정 제외. 원액으로 전면 도포는 됨. 카드 가로로 여러 번 밀어 겹침·두께 불균일. 라벨은 촬영 후 결정
N03 | none | 정상 도포 | 원액 | 원액 | 무광 | 측면좌 15도 | 50 | IMG_7273.jpeg | 0 | — | 정상. 카드 긴 변(띠 폭 약 8~9cm, 원본 측정)·1회 밀기 조건 확정. 하단 1/4 지점 가로 턱(당기다 속도 저하) | 1.36 | A
N04 | none | 정상 도포 | 원액 | 원액 | 무광 | 측면좌 15도 | 50 | IMG_7278.jpeg | 0 | — | 정상(직접 확인). 왼쪽 위 물감 삐짐, 시작부 윗가장자리 들쭉날쭉. 상단 밝은 부분은 반사광 | 1.76 | A
N05 | none | 정상 도포 | 원액 | 원액 | 무광 | 측면좌 15도 | 50 | IMG_7284.jpeg | 0 | — | 정상. 특이사항 없음. 최종 컷 IMG_7284(먼지 제거·흰 종이 제자리). 미사용: 7281(띠 위 먼지 다수), 7282(흰 종이 밀림) | 2.35 | B
N06 | none | 정상 도포 | 원액 | 원액 | 무광 | 측면좌 15도 | 50 | IMG_7286.jpeg | 0 | — | 정상. 끝부분 왼쪽으로 꼬리. 최종 컷 IMG_7286. 미사용: 7285(자 누락·어두움) | 0.12 | A
N07 | none | 정상 도포 | 원액 | 원액 | 무광 | 측면좌 15도 | 50 | IMG_7298.jpeg | 0 | — | 정상. 건조 중 내려앉은 먼지를 불어/쓸어 제거 후 재촬영 → N05 수준. 최종 컷 IMG_7298. 미사용: 7296(먼지 다량), 7297(흰 종이 누락). 제작 조건은 N03~N06과 동일 가정 | 2.94 | B
N08 |  |  | 원액 | 원액 | 무광 | 측면좌 15도 | 50 | IMG_7299.jpeg |  |  | 판정 제외. 띠 오른쪽 중간(자 10cm 높이)에 길이 3~4mm 이물(보풀 추정)이 물감에 박혀 볼록 튀어나옴 → 이물 혼입 결함 샘플로 보관. 오른쪽 아래 흰 부분은 두꺼운 물감 가장자리 반사(미도포 아님). 띠·호일 위 먼지 중간 수준. 제작 조건은 N03~N07과 동일 가정 | 16.16
N09 | none | 정상 도포 | 원액 | 원액 | 무광 | 측면좌 15도 | 50 | IMG_7301.jpeg | 0 | — | 정상. 띠 위 미세 먼지는 N05·N07 수준(아래쪽이 조금 더 많음), 박힌 이물 없음. 맨 호일 쪽 먼지는 많지만 검사 영역 밖. 제작 조건은 N03~N07과 동일 가정 | 5.06 | B
N10 | none | 정상 도포 | 원액 | 원액 | 무광 | 측면좌 15도 | 50 | IMG_7302.jpeg | 0 | — | 정상. 띠 위 먼지 적음, 박힌 이물 없음. 왼쪽 가장자리 중간에 물감 방울 모양 돌기(가장자리 불균일). 제작 조건은 N03~N07과 동일 가정 | 1.79 | A
N11 | none | 정상 도포 | 원액 | 원액 | 무광 | 측면좌 15도 | 50 | IMG_7303.jpeg | 0 | — | 정상. 끝부분 오른쪽으로 길게 꼬리, 오른쪽 가장자리 턱. 띠 중간~아래 미세 먼지는 N05·N09 수준, 박힌 이물 없음. 제작 조건은 N03~N07과 동일 가정 | 7.81 | B
N12 |  |  | 원액 | 원액 | 무광 | 측면좌 15도 | 50 | IMG_7305.jpeg |  |  | 판정 제외. 띠 위쪽 1/4 지점에 길이 약 1cm 섬유(머리카락/보풀 추정)가 불어도 남음 → 물감에 박힌 이물. N08과 같은 기준으로 이물 혼입 결함 샘플로 보관. 그 외 먼지 적음. 최종 컷 IMG_7305, 미사용 7304(자 누락). 제작 조건은 N03~N07과 동일 가정 | 3.32
N13 | none | 정상 도포 | 원액 | 원액 | 무광 | 측면좌 15도 | 50 | IMG_7328.jpeg | 0 | — | 정상(검사 영역 기준). 띠 안쪽은 먼지 매우 적고 이물 없음. 왼쪽 가장자리 아래 절반이 끊기고 튐(가장자리 미도포 형태), 끝부분 두 갈래로 갈라짐 → 검사 영역(가장자리 5mm·위아래 1cm 제외) 밖. 가장자리는 uncoated_edge 참고 샘플로도 활용 가능. 제작 조건은 N03~N07과 동일 가정 | 0.54 | A
N14 | none | 정상 도포 | 원액 | 원액 | 무광 | 측면좌 15도 | 50 | IMG_7329.jpeg | 0 | — | 정상(검사 영역 기준). 미세 먼지 N05·N09 수준. 띠 위쪽 1/3 왼편에 1~2mm 밝은 입자 2개(표면 먼지 추정) — PatchCore 결과에서 오탐 원인 여부 확인. 끝부분 들쭉날쭉·왼쪽 가장자리 튐은 검사 영역 밖. 제작 조건은 N03~N07과 동일 가정 | 1.65 | A
N15 | streak |  | 원액 | 원액 | 무광 | 측면좌 15도 | 50 | IMG_7330.jpeg | 1 |  | 판정 제외 → 자연 발생 줄무늬(S) 결함 샘플. 띠 아래쪽 1/3, 왼쪽 가장자리에서 약 1.5cm 안쪽에 길이 약 2.5cm·폭 1mm 미만 세로 선으로 호일이 비침(검사 영역 안). 원인 미상 — 카드 날의 굳은 물감/흠 또는 입자가 끌린 것으로 추정. 그 외 띠 안쪽 깨끗. 제작 조건은 N03~N07과 동일 가정 | 1.49
N16 | none | 정상 도포 | 원액 | 원액 | 무광 | 측면좌 15도 | 50 | IMG_7332.jpeg | 0 | — | 정상(검사 영역 기준). 띠 안쪽 먼지 매우 적고 이물·줄무늬 없음. 아래쪽에 물감 두께 차이로 생긴 희미한 곡선 반사(정상 편차). 끝부분 갈라짐·왼쪽 가장자리 방울은 검사 영역 밖. 제작 조건은 N03~N07과 동일 가정 | 0.26 | A
N17 | streak |  | 원액 | 원액 | 무광 | 측면좌 15도 | 50 | IMG_7335.jpeg | 1 |  | 판정 제외 → 줄무늬(S) 결함 샘플. 띠 아래쪽 왼편(왼쪽 가장자리에서 약 1.5cm 안쪽, 아래 끝에서 약 1~2.5cm)에 길이 1~1.5cm 가는 세로선 3~4개로 호일 비침 — 검사 영역(아래 1cm 제외)에 걸침. 끝부분에서 카드가 들리며 생긴 것으로 추정. 위·중간은 깨끗. 제작 조건은 N03~N07과 동일 가정 | 0.56
N18 | none | 정상 도포 | 원액 | 원액 | 무광 | 측면좌 15도 | 50 | IMG_7334.jpeg | 0 | — | 정상(검사 영역 기준). 띠 안쪽 깨끗, 1~2mm 짧은 보풀 조각 2~3개(표면 먼지 추정). 아래 끝 들쭉날쭉은 검사 영역 밖. 제작 조건은 N03~N07과 동일 가정 | 0.13 | A
N19 | none | 정상 도포 | 원액 | 원액 | 무광 | 측면좌 15도 | 50 | IMG_7339.jpeg | 0 | — | 정상(먼지 B등급). 재촬영 후 위쪽은 깨끗해졌으나 중간~아래에 미세 먼지 많이 남음(물감에 박힌 것으로 추정), 이물·줄무늬 없음 → 학습 1순위에서 제외하고 예비로 보관. 최종 컷 IMG_7339, 미사용 7337(먼지·흰 종이 잘림). 제작 조건은 N03~N07과 동일 가정 | 2.45 | B
N20 | none | 정상 도포 | 원액 | 원액 | 무광 | 측면좌 15도 | 50 | IMG_7340.jpeg | 0 | — | 정상(먼지 A등급). 띠 안쪽 매우 깨끗, 이물·줄무늬 없음. 아래 끝 1cm 이내의 흰 틈과 왼쪽 가장자리 물감 튐은 검사 영역 밖. 촬영 시 판이 밀려 화면 오른쪽 위에 바닥이 보임. 제작 조건은 N03~N07과 동일 가정 | 0.14 | A
N21 | none | 정상 도포 | 원액 | 원액 | 무광 | 측면좌 15도 | 50 | IMG_7342.jpeg | 0 | — | 정상(먼지 A등급). 띠 안쪽 지금까지 중 가장 깨끗, 먼지·이물·줄무늬 거의 없음. 오른쪽 가장자리 물감 방울은 검사 영역 밖. 제작 조건은 N03~N07과 동일 가정 | 0.05 | A
N22 | none | 정상 도포 | 원액 | 원액 | 무광 | 측면좌 15도 | 50 | IMG_7341.jpeg | 0 | — | 정상(먼지 A등급). 위쪽에 옅은 미세 먼지, 중간·아래 깨끗. 이물·줄무늬 없음. 띠가 아래로 갈수록 넓어지고 약간 기울어짐(카드가 비스듬히 지나감). 오른쪽 아래 가장자리 물감 갈래는 검사 영역 밖. 제작 조건은 N03~N07과 동일 가정 | 1.16 | A
N23 | none | 정상 도포 | 원액 | 원액 | 무광 | 측면좌 15도 | 50 | IMG_7343.jpeg | 0 | — | 정상(먼지 B등급). 위쪽은 깨끗하나 중간~아래에 미세 먼지 많음(N19 수준), 이물·줄무늬 없음. 위쪽 곡선 반사는 물감 두께 차이. 제작 조건은 N03~N07과 동일 가정 | 3.38 | B
N24 | none | 정상 도포 | 원액 | 원액 | 무광 | 측면좌 15도 | 50 | IMG_7345.jpeg | 0 | — | 정상(먼지 A등급). 띠 안쪽 깨끗, 이물·줄무늬 없음. 오른쪽 위 가장자리 물결 턱과 아래 끝은 검사 영역 밖. 제작 조건은 N03~N07과 동일 가정 | 1.69 | A
N25 | none | 정상 도포 | 원액 | 원액 | 무광 | 측면좌 15도 | 50 | IMG_7438.jpeg | 0 | — | 정상(먼지 B등급). 띠 중간에 미세 먼지 띠 모양으로 많음, 이물·줄무늬 없음. 오른쪽 가장자리 튐·아래 끝 갈라짐은 검사 영역 밖. 띠가 화면 오른쪽으로 치우치고 약간 기울어짐. 번호 표기 고쳐 쓴 흔적(25로 판독). 제작 조건은 N03~N07과 동일 가정 | 1.89 | B
N26 | none | 정상 도포 | 원액 | 원액 | 무광 | 측면좌 15도 | 50 | IMG_7439.jpeg | 0 | — | 정상(먼지 B등급). 위쪽 깨끗, 중간~아래에 미세 먼지가 군데군데 뭉쳐 있음. 아래쪽 오른편에 약 1mm 밝은 점 1개(표면 먼지 추정, PatchCore 오탐 여부 확인). 이물·줄무늬 없음. 촬영 시 판이 밀려 화면 아래 끝에 바닥이 보임. 제작 조건은 N03~N07과 동일 가정 | 1.88 | B
N27 | none | 정상 도포 | 원액 | 원액 | 무광 | 측면좌 15도 | 50 | IMG_7440.jpeg | 0 | — | 정상(먼지 A등급, 눈 판정). 위·중간은 매우 깨끗, 아래 1/4에만 미세 먼지 몰림. 이물·줄무늬 없음. 오른쪽 아래 가장자리 갈라짐은 검사 영역 밖. 띠가 화면 오른쪽으로 약간 치우침. 제작 조건은 N03~N07과 동일 가정 | 0.83 | A
N28 | none | 정상 도포 | 원액 | 원액 | 무광 | 측면좌 15도 | 50 | IMG_7441.jpeg | 0 | — | 정상(먼지 A등급). 띠 안쪽 전체가 매우 깨끗, 먼지·이물·줄무늬 거의 없음. 오른쪽 아래 가장자리 긁힘 모양과 끝부분은 검사 영역 밖. 제작 조건은 N03~N07과 동일 가정 | 0.05 | A
N29 | streak |  | 원액 | 원액 | 무광 | 측면좌 15도 | 50 | IMG_7442.jpeg | 4 |  | 판정 제외 → 미세 줄무늬(S) 결함 샘플. 띠 아래쪽 1/3에 길이 약 3~4mm, 폭 1mm 미만 세로 선 4~5개(도포 방향과 나란, 호일 비침) — 검사 영역 안. 카드 날에 낀 미세 입자가 끌린 것으로 추정. 위쪽은 미세 먼지 중간 수준. 제작 조건은 N03~N07과 동일 가정 | 2.86
N30 | none | 정상 도포 | 원액 | 원액 | 무광 | 측면좌 15도 | 50 | IMG_7443.jpeg | 0 | — | 정상(먼지 A등급). 띠 안쪽 매우 깨끗. 아래 끝 가운데에 끝선에서 위로 약 1.3cm 파고든 홈(호일 비침)과 오른쪽 아래 끝 줄 자국 — 끝선과 이어진 가장자리 불균일로 보고 검사 영역에서 제외(띠 마스크 기준 5mm 안쪽만 검사). 오른쪽 가장자리 물감 튐도 영역 밖. 제작 조건은 N03~N07과 동일 가정 | 0.02 | A
N31 | none | 정상 도포 | 원액 | 원액 | 무광 | 측면좌 15도 | 50 | IMG_7451.jpeg | 0 | — | 정상(먼지 B등급). 띠 전체에 미세 먼지 중간~많음. 아래 끝에서 약 1.6cm 위에 2~3mm 곡선 모양 밝은 조각 1개(표면 보풀 추정, N18과 같은 기준). 아래 끝 1cm 안의 흰 줄 자국들은 검사 영역 밖. 이물이 박힌 흔적은 없음. 번호는 화면 왼쪽 끝에 잘려 31로 판독. 최종 컷 IMG_7451(흰 종이 제자리), 미사용 7450(흰 종이 벗어남). 제작 조건은 N03~N07과 동일 가정 | 3.51 | B
N32 | none | 정상 도포 | 원액 | 원액 | 무광 | 측면좌 15도 | 50 | IMG_7452.jpeg | 0 | — | 정상(먼지 A등급, 눈 판정). 위·중간은 먼지 적고 아래쪽 오른편에 미세 먼지 조금 더 있음. 이물·줄무늬 없음. 오른쪽 가장자리 물감 방울과 아래 끝 줄 자국은 검사 영역 밖. 제작 조건은 N03~N07과 동일 가정 | 1.73 | A
N33 | none | 정상 도포 | 원액 | 원액 | 무광 | 측면좌 15도 | 50 | IMG_7453.jpeg | 0 | — | 정상(먼지 B등급). 띠 전체에 미세 먼지 중간 수준, 아래쪽이 더 많음. 이물·줄무늬 없음. 왼쪽 가장자리 턱과 아래 끝 방울은 검사 영역 밖. 띠가 화면 왼쪽으로 약간 치우침. 제작 조건은 N03~N07과 동일 가정 | 3.35 | B
N34 | none | 정상 도포 | 원액 | 원액 | 무광 | 측면좌 15도 | 50 | IMG_7455.jpeg | 0 | — | 정상(먼지 B등급, 예비). 첫 컷(7454)의 오른쪽 가장자리 가로선은 불어서 사라짐 → 표면 섬유였음. 재촬영 컷(7455)에는 왼쪽 위(왼쪽 가장자리에서 약 1cm 안쪽, 자 4~5cm 높이)에 길이 약 7mm 가는 섬유가 새로 얹혀 있음(표면 추정) → 학습에서 제외하고 예비로 보관. 미세 먼지 중간 수준. 제작 조건은 N03~N07과 동일 가정 | 8.28 | B
N35 | none | 정상 도포 | 원액 | 원액 | 무광 | 측면좌 15도 | 50 | IMG_7456.jpeg | 0 | — | 정상(먼지 A등급). 띠 안쪽 매우 깨끗, 아래쪽 왼편에 희미한 1~2mm 입자 1개 정도. 이물·줄무늬 없음. 왼쪽 아래 물감 방울과 아래 끝 줄 자국은 검사 영역 밖. 띠가 화면 왼쪽으로 약간 치우침. 제작 조건은 N03~N07과 동일 가정 | 0.04 | A
N36 | none | 정상 도포 | 원액 | 원액 | 무광 | 측면좌 15도 | 50 | IMG_7460.jpeg | 0 | — | 정상(먼지 B등급). 위쪽 깨끗, 중간 옅음, 아래 1/3에 미세 먼지. 다시 불고 재촬영해 아래쪽 먼지가 줄었으나 중간 수준 남음. 이물·줄무늬 없음. 오른쪽 아래 가장자리 물결 턱과 끝 방울은 검사 영역 밖. 최종 컷 IMG_7460, 미사용 7459. 제작 조건은 N03~N07과 동일 가정 | 3.47 | B
P01 | pinhole | 면봉 압착 | 원액 | 원액 | 무광 | 측면좌 15도 | 50 | IMG_7467.jpeg | 4 |  | 핀홀 시험 시편. 구멍 4개 — 대: 자 약 2.5cm·가운데, 지름 약 3.5~4mm, 면봉 솜 머리 수직 압착, 가운데에 얇은 물감막 남음(육안으로 검은색 섞임). 중: 약 5.3cm·가운데, 약 1.5~2mm, 솜 끝 꼭지. 소 2개: 약 10cm 왼·오른쪽, 약 1.2mm / 약 1.5~2mm(약간 길쭉), 면봉 잘라 나무 끝으로 찍기 — 마른 뒤에도 열려 있어 합격. 크기는 확대 스크린샷(IMG_7468·7469) 기준 추정 ±0.3mm, 원본으로 재측정 예정. 아래 끝 물감 방울은 검사 영역 밖. → P02부터 큰 구멍은 눌렀다 비틀어 떼기로 변경 ¦ 원본 재측정(10/14, 핀홀_정답라벨.csv): 위 3.1 / 가운데 1.3 / 아래 왼 1.2 / 아래 오 1.7 mm
P02 | pinhole | 면봉 압착 | 원액 | 원액 | 무광 | 측면좌 15도 | 50 | IMG_7473.jpeg | 4 |  | 구멍 4개, 배치는 P01과 같음(위아래 뒤집기 안 함) — 위: 자 약 3cm·가운데, 약 2.7mm, 회색으로 흐릿함(막 남았을 가능성). 가운데: 약 5.5cm, 약 2.5mm. 아래 왼쪽: 약 9cm, 약 2.5mm(가장 밝음). 아래 오른쪽: 약 9cm, 약 2.1mm. 제작은 P01과 같게 했다고 함. 큰 구멍이 P01(약 4mm)보다 작아 4개 크기가 2~3mm로 비슷함 — 원인 미상. 오른쪽 아래 약 9.5cm에 0.7mm 점 1개는 먼지로 판단. 크기는 확대 스크린샷(IMG_7474, 자 1mm=18px) 기준 ±0.3mm. 최종 컷 IMG_7473, 미사용 7471(초점 흐림) ¦ 원본 재측정(10/14, 핀홀_정답라벨.csv): 위 2.6 / 가운데 2.1 / 아래 왼 2.0 / 아래 오 1.8 mm
P03 | pinhole | 면봉 압착 | 원액 | 원액 | 무광 | 측면좌 15도 | 50 | IMG_7475.jpeg | 4 |  | 구멍 4개, 배치는 P01·P02와 같음 — 위: 자 약 2.3cm·가운데, 약 2.6mm(약간 가로로 길쭉, 3.3×2.1mm), 솜 머리 수직 압착(비틀지 않음). 가운데: 약 5.3cm, 약 2.0mm(가장 밝음). 아래 왼쪽: 약 9.6cm, 약 1.7mm. 아래 오른쪽: 약 9.6cm, 약 1.5mm. 큰 구멍은 여전히 P01(약 4mm)보다 작음. 크기는 확대 스크린샷(IMG_7476, 자 1mm=16px) 기준 ±0.3mm. 띠 오른쪽 아래 끝 바깥 물감 방울은 검사 영역 밖 ¦ 원본 재측정(10/14, 핀홀_정답라벨.csv): 위 2.7 / 가운데 2.3 / 아래 왼 1.7 / 아래 오 1.5 mm
P04 | pinhole | 면봉 압착 | 원액 | 원액 | 무광 | 측면좌 15도 | 50 | IMG_7477.jpeg | 4 |  | 구멍 4개, 배치는 P03과 같음 — 위: 자 약 2cm·가운데, 약 3.2mm, 고리 모양(가운데 어두움, 막 남음). 가운데: 약 5.5cm, 약 2.7mm, 고리 모양(가운데 막 남음). 아래 왼쪽: 약 9.5cm, 약 2.0mm. 아래 오른쪽: 약 9.5cm, 약 1.6mm(가장 밝음). 크기는 확대 스크린샷(IMG_7478, 자 1mm=약 19px) 기준 ±0.3mm. 자가 띠와 평행하지 않고 약간 기울어 놓임 ¦ 원본 재측정(10/14, 핀홀_정답라벨.csv): 위 3.1 / 가운데 2.6 / 아래 왼 2.0 / 아래 오 1.7 mm
P05 | pinhole | 면봉 압착 | 원액 | 원액 | 무광 | 측면좌 15도 | 50 | IMG_7480.jpeg | 4 |  | 구멍 4개, 배치는 P03과 같음 — 위: 자 약 2.4cm·가운데, 약 3.0mm, 고리 모양(가운데 일부 막 남음). 가운데: 약 5.6cm, 약 2.6mm. 아래 왼쪽: 약 9.6cm, 약 1.1mm(작고 흐릿함, 약간 길쭉). 아래 오른쪽: 약 9.9cm, 약 2.3mm(가장 밝음). 크기는 확대 스크린샷(IMG_7481, 자 1mm=약 17px) 기준 ±0.3mm. 자 위 먼지는 띠 밖이라 무관 ¦ 원본 재측정(10/14, 핀홀_정답라벨.csv): 위 3.1 / 가운데 2.7 / 아래 왼 1.2 / 아래 오 2.4 mm
P06 | pinhole | 면봉 압착 | 원액 | 원액 | 무광 | 측면좌 15도 | 50 | IMG_7485.jpeg | 4 |  | 구멍 4개, 배치는 P03과 같음 — 위: 자 약 2.3cm·가운데, 약 3.4mm, 고리 모양(가운데 일부 막 남음). 가운데: 약 5.3cm, 약 2.4mm. 아래 왼쪽: 약 9.5cm, 약 1.7mm. 아래 오른쪽: 약 9.4cm, 약 2.2mm. 크기는 첫 촬영(IMG_7482)의 확대 스크린샷(IMG_7483, 자 1mm=약 15px) 기준 ±0.3mm. 오른쪽 아래 끝(자 약 14.5cm~끝)에 카드 들림 자국이 붓질처럼 남음 — 대부분 검사 영역(아래 1cm·가장자리 5mm) 밖. 최종 컷 IMG_7485(호일에 P06 표기 후 재촬영), 미사용 7482(번호 표기 없음) ¦ 원본 재측정(10/14, 핀홀_정답라벨.csv): 위 3.6 / 가운데 2.5 / 아래 왼 1.8 / 아래 오 2.2 mm
P07 | pinhole | 면봉 압착 | 원액 | 원액 | 무광 | 측면좌 15도 | 50 | IMG_7504.jpeg | 4 |  | 구멍 4개 냈으나 이전 시편보다 전반적으로 작음 — 위: 자 약 2cm·가운데, 약 1.7mm, 흐릿함. 가운데: 약 5cm, 약 1.6mm. 아래 왼쪽: 약 10cm, 약 1.3mm. 아래 오른쪽: 약 10.5cm, 약 0.6mm로 거의 닫힘(먼지와 구분 어려움, 평가 제외 후보). 크기는 확대 스크린샷(IMG_7505, 자 1mm=약 16px) 기준 ±0.3mm. 띠 오른쪽 가장자리 아래쪽(자 약 9~15cm)에 붓질 같은 줄 자국과 미세한 밝은 점 여러 개 — 가장자리 5mm 경계 부근. 띠 오른쪽 위 모서리 밖 물감 얼룩은 검사 영역 밖. 재촬영(IMG_7504, 스크린샷 7505)에서도 구멍 크기 1.7/1.7/1.4mm로 같게 나와 작은 크기는 실제 시편 상태. 최종 컷 IMG_7504(사용자 지정), 미사용 7501. 업로드 해상도가 두 장 모두 1512×2016으로 P01~P06(1932×2576)과 다름 — 카메라 원본 해상도 확인 필요 ¦ 원본 재측정(10/14, 핀홀_정답라벨.csv): 위 1.8 / 가운데 1.7 / 아래 왼 1.4 / 아래 오 0.7 mm
P08 | pinhole | 면봉 압착 | 원액 | 원액 | 무광 | 측면좌 15도 | 50 | IMG_7507.jpeg | 4 |  | 구멍 4개, P07처럼 P06 이전보다 작음 — 위: 자 약 2.2cm·가운데, 약 2.7mm, 고리 모양(가운데 막 남음). 가운데: 약 5.3cm, 약 1.5mm(왼쪽 3mm 옆에 0.8mm 점 하나 더). 아래 왼쪽: 약 10cm, 약 0.8mm로 거의 닫힘(평가 제외 후보). 아래 오른쪽: 약 10.3cm, 약 1.5mm(바로 위 0.8mm 점 하나). 띠 표면에 뿌연 얼룩과 0.3~0.6mm 밝은 점이 많음, 특히 오른쪽 가장자리 쪽(자 약 5~8cm)에 몰림 — 먼지 많음(C등급 수준). 아래 끝 바깥 물감 덩어리는 검사 영역 밖. 크기는 확대 스크린샷(IMG_7508, 자 1mm=약 16px) 기준 ±0.3mm. 업로드 해상도 1512×2016(P07과 같음, P06 이전과 다름) ¦ 원본 재측정(10/14, 핀홀_정답라벨.csv): 위 3.3 / 가운데 1.7 / 아래 왼 0.9 / 아래 오 1.5 mm
P09 | pinhole | 면봉 압착 | 원액 | 원액 | 무광 | 측면좌 15도 | 50 | IMG_7509.jpeg | 4 |  | 구멍 4개 모두 1mm 이상으로 열림 — 위: 자 약 2.1cm·가운데, 약 2.1mm. 가운데: 약 5cm, 약 1.5mm. 아래 왼쪽: 약 10.3cm, 약 1.8mm. 아래 오른쪽: 약 10.3cm, 약 1.3mm. 띠 안쪽 먼지 거의 없음(P08보다 훨씬 깨끗). 오른쪽 아래 가장자리 붓질 자국과 오른쪽 위 모서리 밖 물감 점은 검사 영역 밖. 크기는 확대 스크린샷(IMG_7510, 자 1mm=16px) 기준 ±0.3mm. 업로드 해상도 1512×2016(P07·P08과 같음) ¦ 원본 재측정(10/14, 핀홀_정답라벨.csv): 위 2.5 / 가운데 1.9 / 아래 왼 2.1 / 아래 오 1.5 mm
P10 |  | 면봉 압착 | 원액 | 원액 | 무광 | 측면좌 15도 | 50 | IMG_7511.jpeg |  |  | 판정 제외 → P11로 대체. 구멍을 냈으나 대부분 메워짐 — 위(자 약 3cm) 약 2.5~3mm인데 흐릿해 막이 많이 남음, 가운데(약 6cm) 약 1mm로 거의 닫힘, 아래 2개는 안 보임. 오른쪽 가장자리 근처 약 9.5cm에 1mm 미만 밝은 점 1개. 원본 밝기는 P09와 같아 사진 문제 아님. 확대 스크린샷 IMG_7512
P11 | pinhole | 면봉 압착 | 원액 | 원액 | 무광 | 측면좌 15도 | 50 | IMG_7513.jpeg | 4 |  | P10 대체 시편. 구멍 4개 — 위: 자 약 2.4cm·가운데, 약 1.8mm. 가운데: 약 5.3cm, 약 2.0mm(가장 밝음). 아래 왼쪽: 약 10cm, 약 0.7mm로 거의 닫힘(평가 제외 후보). 아래 오른쪽: 약 10.1cm, 약 1.3mm. 띠 가운데 오른쪽(자 약 6.5cm)에 0.3~0.7mm 점 무리, 오른쪽 가장자리 아래쪽에 작은 점들 — 먼지·가장자리 질감으로 판단. 띠 오른쪽 가장자리가 위로 갈수록 좁아짐. 크기는 확대 스크린샷(IMG_7514, 자 1mm=약 16px) 기준 ±0.3mm. 업로드 해상도 1512×2016 ¦ 원본 재측정(10/14, 핀홀_정답라벨.csv): 위 2.6 / 가운데 2.4 / 아래 왼 0.8 / 아래 오 1.6 mm
P12 | pinhole | 면봉 압착 | 원액 | 원액 | 무광 | 측면좌 15도 | 50 | IMG_7515.jpeg | 4 |  | 추가 시편. 구멍 대부분 작거나 덮임 — 위: 자 약 2.3cm·가운데, 고리 지름 약 3mm인데 가운데가 어둡고 흐릿함(막 남음). 가운데: 약 4.8cm, 열린 부분 약 1.2mm, 옆에 어두운 패인 자국. 아래 왼쪽: 약 9.3cm, 약 0.8~1.0mm. 아래 오른쪽: 안 보임(닫힘 추정). 띠 표면에 뿌연 얼룩과 0.3~0.7mm 점이 많음(먼지 C등급 수준), 특히 위쪽과 오른쪽 아래. 크기는 확대 스크린샷(IMG_7516, 자 1mm=약 17px) 기준 ±0.3mm. 업로드 해상도 1512×2016 ¦ 원본 재측정(10/14, 핀홀_정답라벨.csv): 위 3.4 / 가운데 1.2 / 아래 왼 0.9 / 아래 오 안 보임 mm

## 점도조건
팔레트 칸별 점도 조건
촬영 시작 전에 칸마다 다르게 타두고 여기 기록합니다. 도중에 물을 더 넣으면 새 칸 번호를 부여하세요.
점도칸 | 물:물감 | 체감 점도 | 잘 나오는 결함 | 메모
1 | 1:0.2 | 되직함 | streak
2 | 1:0.5 | 중간 | pinhole, scratch
3 | 1:1.0 | 묽음 | uncoated_edge
4 | 1:2.0 | 매우 묽음 | 기포 자연발생 pinhole
원액 | 물 없음 | 되직함 | — | 60ml 신제품, 튜브에서 호일로 직접 짬. 이 제품은 칸2(1:0.5)에서 묽어 튕김 → 09-29 원액으로 고정. 카드 세로·1회 밀기

## 결함원인매핑
결함–원인 매핑표
촬영기록 시트가 쌓이면 여기로 정리합니다. 면접에서 결함 이미지를 공정 언어로 설명할 때 쓰는 표입니다.
결함유형 | 모사 생성방법 | 실제 공정 원인 | 육안 특징 | 검출 방법 | 관측 장수 | 검사 결과 (10/15, PatchCore 2배 확대·엄격 기준)
pinhole | 면봉 압착 / 묽은 물감 기포 | 슬러리 내 기포, 탈포 공정 불량, 건조 중 용매 급속 휘발 | 경계 뚜렷한 원형 결손, 기재색 노출 | 객체 탐지 | 11 | 검출 한계 a90 2.2mm(a50 1.8mm). 2.5mm 이상 100%, 2~2.5mm 86%, 1.5~2mm 43%, 1~1.5mm 0%. 가운데 막이 남은 큰 구멍은 밝기 규칙으로 0%, PatchCore는 질감 차이로 100%
streak | 카드 빠르게 밀기 / 되직한 물감 | 슬러리 점도 과다, 닥터블레이드 갭 불균일, 블레이드 손상 | 웹 진행 방향 평행한 선상 농담차 | 세그멘테이션 | 3 | N15·N17·N29: 3회 중 각각 1·2·3회 경보. 모사 원인은 카드 날에 굳은 물감 부스러기가 끌린 것(실제 코터 다이 립 이물·응집체 걸림에 해당)
uncoated_edge | 카드를 중간에 떼기 | 코팅 시작·종료 구간, 탭 형성부, 코팅액 공급 중단 | 코팅부와 기재의 경계, 폭 측정 대상 | 측정(경계 검출) | 0 | 검사 영역(가장자리 5mm) 밖으로 처리해 평가하지 않음. N13 가장자리를 참고 샘플로 보관
scratch | 이쑤시개 긋기 / 흠집 낸 카드 | 이물 혼입, 롤 표면 손상, 반송 중 접촉 | 가늘고 긴 선형 결손, 깊이 방향 그림자 | 세그멘테이션 | 0 | 제작하지 않음
none | 정상 도포 | — | 균일한 도포면 | 이상탐지 학습용 정상 샘플 | 29 | 29장(A 17·B 12). 과검 A 2/15, B 14/36. 과검 원인은 먼지가 아니라 광택 반사(먼지 밀도와 상관 0.08)
foreign | 자연 발생 — 보풀·섬유가 물감에 박힘 | 원료 이물·환경 파티클·보풀 혼입, 슬러리 여과 미흡 | 물감에 덮여 볼록, 측면광에서 그림자 | 이상탐지 | 2 (N08·N12) | N08 3회 중 1회, N12 3회 모두 경보. 밝기 규칙으로는 안 잡힘(어둡게 덮여 있음)
gloss | 의도하지 않음 — 초기 제작분(9/30·10/2)에 집중, 원인 미확인 | 결함은 아니지만 공정 변동 신호 — 건조 속도(온도·풍속), 고형분·점도, 도포 두께 차이로 표면 평활도가 달라지는 경우(후보) | 측면광에서 하얀 반사 줄 | 관리도(제작 시기별 이상 점수) | 초기 8장 중 5장이 관리 상한 초과 | 과검의 주원인. 이후 제작분은 모두 관리 한계 안. 교차 편광 조명으로 줄이는 실험 예정
dust | 촬영 환경(먼지 불기 후에도 남은 것) | 검사 환경·반송 중 부착 → 검사 전 에어 블로우·이오나이저 | 0.2~0.5mm 밝은 점 | 크기 기준(1mm 미만 제외)·먼지 밀도 등급 | 등급 A 17 / B 12 | 이상 점수와 상관 거의 없음(0.08). 밀도 1.8개/cm² 기준으로 눈 판정과 17/17 일치
관측 장수는 촬영기록 시트의 결함유형 열을 세는 수식입니다. 촬영하면서 자동으로 갱신됩니다. foreign·gloss·dust 행과 G열은 원본 QC와 PatchCore 결과(10/15)로 채운 값입니다.